## SKL_PODLAHY
stav. objekt: |  | Oprava kulturního domu Olešnice |  | revize dokumentu:
dokument: |  |  |  | datum: |  | 2022-02-21
SKLADBY PODLAH
Kód | Popis vrstev | Technická specifikace |  | Tloušťka vrstev |  | Poznámka
P01 | PVC podlaha s nášlalapnou vrstvou s odvětrávacím systémem |  | (celková tl. | 12.5 | mm)
TĚŽKÁ PLOVOUCÍ PODLAHA S POVLAKOVOU NÁŠLAPNOU VRSTVOU
| Nášlap | Akustické heterogenní PVC v rolích bez ftalátů vhodný pro kancelářský provoz: -Celková tloušťka: 3,2mm, tloušťka nášlapné vrstvy: 0,7mm, šířka role: 2,0m, spoje -Odolnost vůči bodovému zatížení průměrná hodnota dle ISO 24343-1 ≤0,05mm -Odolnost vůči kolečkům: žádný vliv -Protikluznost dle DIN: R 10 -Odolnost vůči otěru dle EN 660-2: Skupina T -Třídy zátěže: 34/42 -Rozměrová stálost dle ISO 23999/ EN424: < 0,1% -Reakce na oheň dle EN 13501-1: Bƒl - S1 -Světlostálost barev dle ISO 105-B02: ≥6 |  | 2 | mm | Spoje svařované pomocí svařovací šňůry - potvrdí architekt dle posouzení vzorků na stavbě. Odstín v barvě betonu.
| Lepící vrstva | Lepidlo na podlahové krytiny bez obsahu rozpouštědel s vysokou počáteční přilnavostí pro pokládku PVC krytiny v rolích a dílcích, měkčených vinylů, koberců s rubovou stranou z PVC, pryžových podlah v rolích a dílcích s hladkou rubovou stranou a polyolefinové podlahové krytiny. Bez rozpouštědel, nehořlavé, snadné a bezpečné používání, vysoká počáteční přilnavost a výsledná pevnost, příznivá vydatnost, odolné vůči kolečkovému provozu. |  | 1 | mm
| Podlahový podkladní systém | Velikost desek: 60 x 120 cm; MDF desky o tl. 3 mm a 4 mm, tloušťka slepené desky: 7 mm |  | 7 | mm
| Izolační podložka | Nopová membrána s vysokou odolností proti prostupu vodních par, vyrobená z polypropylénu. Speciální tvar nopů zajišťuje pružnost membrány a kontroluje maximální deformaci , která je vždy méně než 2 mm, vlastnosti Membrána: PP Barva: Modrá Výška nopů: 2mm Konstrukční výška: 2,5mm Tloušťka membrány: 0,5mm Hmotnost: 450g/m2 Odolnost proti prostupu vodních par: 300mekv. vzduchové mezery Tlumení kročejového hluku: Přibližně.19dB s 7 mm laminátovou podlahou Tlumení otřesů: Přibližně 20% |  | 2.5 | mm
| Nivelační stěrka | Samonivelační stěrka vhodná do vlkých prostor. Včetně penetrace pro vysoce savé podklady.
| Podkladní plocha | Betonová plocha - stávající betonová mazanina
P02 | Keramická dlažba |  | (tl. | 14 | mm)
TĚŽKÁ PODLAHA S KERAMICKOU DLAŽBOU, ZÁTĚŽOVÁ, HYDROIZOLAČNÍ
| Nášlap | Keramická dlažba 300x300mm a tl.9mm, slinutá s vysoce protiskluzným povrchem. Design: cement, barva: šedá, povrch: mat. Nasákavost: E<0,5% GLA. Souč. smyk. tření dle ČSN 74 4505 vyhlášky č. 398/2009 Sb., protiskluz: B, tvrdost: 6-9, otěruvzdornost: vyšší odolnost min.4. Vč. spárovací hmoty s hydroizolační funkcí. Protiskluznost: úhel kluzu min. 18°. |  | 9 | mm | Vč. keramického soklu s požlábkem lepeného na obvodu místnosti, vč. přechodových a ukončovacích prvků. Obklad vč. obvodového žb soklu a uzavření dilatační spáry TPT.
| Lepící vrstva | Flexibilní lepidlo s hydroizolační funkcí pro celoplošné lepení. |  | 2 | mm
| Hydroizolační vrstva | Hydroizolační stěrka pod dlažbu pro vysoce namáhané prostředí. Vč. bandáže spojů a přechodových prvků, napojení na přírubu žlabů a vytažení na sokl 200mm. |  | 3 | mm | Hydroizolace vč. obvodového žb soklu .
| Nivelační stěrka | Samonivelační stěrka vhodná do vlkých prostor. Včetně penetrace pro vysoce savé podklady.
| Podkladní plocha | betonová plocha - stropní deska nebo vyrovnávací vrstva z lité cementové pěny
P03 | Nátěry podlah |  | (tl. | 0 | mm)
| Podkladní plocha | Stávající dřevěná hoblovaná prkna, 3x broušená očištěná, s vytmelením defektů. V případě větších deformací nebo poškození demontáž a zpětná montáž nového obroušeného prkna. ( předpoklad výměny cca 30%)
| Nátěr | 1x základová barva, 2x nátěr
P04 | PVC podlaha s nášlapnou vrstvou - výměna podlahy v přísálí m.č.202 |  | (tl. | 15.2 | mm)
| Nášlap | Akustické heterogenní PVC v rolích bez ftalátů vhodný pro kancelářský provoz: -Celková tloušťka: 3,2mm, tloušťka nášlapné vrstvy: 0,7mm, šířka role: 2,0m, spoje -Odolnost vůči bodovému zatížení průměrná hodnota dle ISO 24343-1 ≤0,05mm -Odolnost vůči kolečkům: žádný vliv -Protikluznost dle DIN: R 10 -Odolnost vůči otěru dle EN 660-2: Skupina T -Třídy zátěže: 34/42 -Rozměrová stálost dle ISO 23999/ EN424: < 0,1% -Reakce na oheň dle EN 13501-1: Bƒl - S1 -Světlostálost barev dle ISO 105-B02: ≥6 |  | 3.2 | mm | Spoje svařované pomocí svařovací šňůry - potvrdí architekt dle posouzení vzorků na stavbě. Odstín v barvě betonu.
| Lepící vrstva | Lepidlo na podlahové krytiny bez obsahu rozpouštědel s vysokou počáteční přilnavostí pro pokládku PVC krytiny v rolích a dílcích, měkčených vinylů, koberců s rubovou stranou z PVC, pryžových podlah v rolích a dílcích s hladkou rubovou stranou a polyolefinové podlahové krytiny. Bez rozpouštědel, nehořlavé, snadné a bezpečné používání, vysoká počáteční přilnavost a výsledná pevnost, příznivá vydatnost, odolné vůči kolečkovému provozu. |  | 2 | mm
| Nivelační stěrka | Potěr ze suchých směsí cementová samonivelační rychleschnoucí stěrka, tloušťky 10 mm, včetně penetrace |  | 10 | mm
| Podklad | Betonová plocha - stávající betonová mazanina |  |  |  | Stávající podklad bude v tl.30mm odfrézován
P05 | PVC podlaha s nášlapnou vrstvou výměna podlahy galerie m.č.302 - plochy s výměnou deskového záklopu |  | (tl. | 45.2 | mm)
| Nášlap | Akustické heterogenní PVC v rolích bez ftalátů vhodný pro kancelářský provoz: -Celková tloušťka: 3,2mm, tloušťka nášlapné vrstvy: 0,7mm, šířka role: 2,0m, spoje -Odolnost vůči bodovému zatížení průměrná hodnota dle ISO 24343-1 ≤0,05mm -Odolnost vůči kolečkům: žádný vliv -Protikluznost dle DIN: R 10 -Odolnost vůči otěru dle EN 660-2: Skupina T -Třídy zátěže: 34/42 -Rozměrová stálost dle ISO 23999/ EN424: < 0,1% -Reakce na oheň dle EN 13501-1: Bƒl - S1 -Světlostálost barev dle ISO 105-B02: ≥6 |  | 3.2 | mm | Spoje svařované pomocí svařovací šňůry - potvrdí architekt dle posouzení vzorků na stavbě. Odstín v barvě betonu.
| Lepící vrstva | Lepidlo na podlahové krytiny bez obsahu rozpouštědel s vysokou počáteční přilnavostí pro pokládku PVC krytiny v rolích a dílcích, měkčených vinylů, koberců s rubovou stranou z PVC, pryžových podlah v rolích a dílcích s hladkou rubovou stranou a polyolefinové podlahové krytiny. Bez rozpouštědel, nehořlavé, snadné a bezpečné používání, vysoká počáteční přilnavost a výsledná pevnost, příznivá vydatnost, odolné vůči kolečkovému provozu. |  | 2 | mm
| Nivelační stěrka | Potěr ze suchých směsí cementová samonivelační rychleschnoucí stěrka, tloušťky 4 mm, včetně penetrace |  | 4 | mm
| Vyrovnání podlahy deskami | Podlaha z desek tl. 18 mm, na P+D, přibitím, včetně dodávky desky dřevoštěpkové |  | 18 | mm
| Záklop | Záklop stropu, z desek tl. 18 mm, na P+D, přibitím, včetně dodávky desky dřevoštěpkové |  | 18 | mm
P06 | Dřevěný záklop půdy na stropě nad hledištěm |  | (tl. | 332 | mm)
| Nášlap | Dřevený deskový záklop stropu nad hledištěm bude částečně rozebrán v rozsahu nutném k provedení foukané tepelné izolace do stropního prostoru |  | 32
| Tepelná izolace doplnění | Foukaná minerální vata |  | 150
| Stávající tepelná izolace | Stávající foukaná tepelná izolace předpokládané tl. 150mm |  | 150
| Stávající stropní konstrukce | Stávající stropní konstrukce
P07 | Nášlapná vrstva pro schodiště u jeviště |  | (tl. | 33 | mm)
| Nášlap | Akustické heterogenní PVC v rolích bez ftalátů vhodný pro kancelářský provoz: -Celková tloušťka: 3,2mm, tloušťka nášlapné vrstvy: 0,7mm, šířka role: 2,0m, spoje -Odolnost vůči bodovému zatížení průměrná hodnota dle ISO 24343-1 ≤0,05mm -Odolnost vůči kolečkům: žádný vliv -Protikluznost dle DIN: R 10 -Odolnost vůči otěru dle EN 660-2: Skupina T -Třídy zátěže: 34/42 -Rozměrová stálost dle ISO 23999/ EN424: < 0,1% -Reakce na oheň dle EN 13501-1: Bƒl - S1 -Světlostálost barev dle ISO 105-B02: ≥6 |  | 32
| Lepící vrstva | Lepidlo na podlahové krytiny bez obsahu rozpouštědel s vysokou počáteční přilnavostí pro pokládku PVC krytiny v rolích a dílcích, měkčených vinylů, koberců s rubovou stranou z PVC, pryžových podlah v rolích a dílcích s hladkou rubovou stranou a polyolefinové podlahové krytiny. Bez rozpouštědel, nehořlavé, snadné a bezpečné používání, vysoká počáteční přilnavost a výsledná pevnost, příznivá vydatnost, odolné vůči kolečkovému provozu. |  | 1
| Podklad | Stávající dřevěná konstrukce očištěná, obroušená
| Stávající stropní konstrukce | Stávající stropní konstrukce

## SKL STĚN
stav. objekt: |  | Oprava kulturního domu Olešnice
dokument:
SKLADBY INTERIÉROVÝCH STĚN
Kód | Popis vrstev | Tloušťka (mm) | Technická specifikace | Poznámka
W001 |  |  | Omítka + malba na vnitřních stěnách
| Podklad |  | Stávající cihelné zdivo, s otlučenýmí omítkami 100%, očištěné.
| Vyrovnání | 0-30 | Vyrovnání stávající cihelného zdiva vápeno-cementovou jádrovou omítkou do roviny.
| Jádrová omítka | 15 | Vápeno-cementová jádrová omítka tloušťky 15 mm.
| Štuková omítka | 4 | Jemnozrná štuková omítka.
| Malba | 1 | Celoplošný malířský nátěr, který se skládá z 1x penetrační nátěr a 2x malířský nátěr. Penetrace zajistí základní napouštěcí nátěr pod interiérové malby, zpevňuje podklad, sjednocuje savost, omezuje tvorbu vlasových trhlinek a zvyšuje přilnavost dalších vrstev maleb. Malba musí být malířskou barvou s vysokou kryvostí a bělostí.
W002 |  |  | Keramický obklad, na nové stávající zdivo
| Podklad |  | Stávající cihelné zdivo, s otlučenýmí omítkami 100%, očištěné.
| Vyrovnání | 0-30 | Vyrovnání stávající cihelného zdiva vápeno-cementovou jádrovou omítkou do roviny.
| Jádrová omítka | 15 | Vápeno-cementová jádrová omítka tloušťky 15 mm.
| Hydroizolace | 3 | Hydroizolační stěrka pod obklady pro středně namáhané prostředí.
| Lepidlo | 3 | Flexibilní lepidlo s hydroizolační funkcí pro celoplošné lepení, včetně penetrace.
| Obklad | 9 | Keramický obklad, cementová spárovací hmota. Spárovací hmota s hydroizolační funkcí.
W003 |  |  | Dřevěné obložení + lak
| Podklad |  | Stávající zdivo, očištěné | Vrchní a spodní líc dřevěného obložení bude osazen nerezovou větrací mřížkou. Na rozteč 0,5 m
| Rošt | 21 | Podkladní rošt z dřevěných latí o rozměrech 2x5 cm svisle, připevněný vrtáním na hmoždiny do zdiva. Mezera mezi latěmi bude odvětrávána. Latě bude přiveněny na rozteč po 0,5 m.
| Obklad | 19 | Dřevostřísková oboustraně dýhovaná deska, tloušťky 19 mm. Dýha dub v barevném odstínu co nejvíce shodného s okolním obložením. Olepení včech čtyrech hran dýhou.
| Lak | 1 | 3x zátěžový lak.
W004 |  |  | Malby
| Podklad |  | Stávající cihelné zdivo s původními omítkami, s oškrabanými malbami, očištěné. V případě potřeby s částečnou opravou stávajících omítek.
| Malba | 1 | Celoplošný malířský nátěr, který se skládá z 1x penetrační nátěr a 2x malířský nátěr. Penetrace zajistí základní napouštěcí nátěr pod interiérové malby, zpevňuje podklad, sjednocuje savost, omezuje tvorbu vlasových trhlinek a zvyšuje přilnavost dalších vrstev maleb. Malba musí být malířskou barvou s vysokou kryvostí a bělostí.
W005 |  |  | Dřevěné obložení + lak
| Podklad |  | Stávající konstrukce jeviště
| Rošt | 50 | Podkladní rošt z dřevěných latí o rozměrech 4x5 cm svisle, připevněný vrtáním na hmoždiny do zdiva. Mezera mezi latěmi bude odvětrávána. Latě bude přiveněny na rozteč po 0,5 m.
| Obklad | 19 | Dřevostřísková oboustraně dýhovaná deska, tloušťky 19 mm. Dýha dub v barevném odstínu co nejvíce shodného s okolním obložením. Olepení včech čtyrech hran dýhou.
| Lak | 1 | 3x zátěžový lak.
W006 |  |  | Kamenné obložení na stávající zdivo
| Podklad |  | Stávající cihelné zdivo, s otlučenýmí omítkami 100%, očištěné, vyčištěné spáry | Vrchní a spodní líc kameného obložení bude osazen nerezovou větrací mřížkou. Na rozteč 0,5 m.
| Kotvy |  | Kamenické kotvy "T" profil, kovové
| Obklad kamenný |  | Kamenný mramorový obklad tloušťky 3 cm. Typ zvoleného dekoru kamenného obkladu musí odpovídat co nejvíce stávajícím obkladům.
W007 |  |  | Nátěry
| Podklad |  | Obroušený dřevěný obklad s případným vytmelením defektů, očištěný.
| Lak |  | 3x zátěžový lak.
W008 |  |  | Akustický obklad na stávající zdivo - svisle
| Podklad |  | Stávající zdivo, stržený koberec, očištěné.
| Akustický obklad | 40 | Akustický panel, velikost 2700x1200x40 mm, požární bezpečnost třída A2-s1,d0, odolnost proti vlhkosti C.RH 95%, světelná účinost odrazivost světla 78%,Montáž do přpravených U profilů pohledových. Panely budou montovány svisle.
W009 |  |  | Akustický obklad na stávající zdivo - vodorovně
| Podklad |  | Stávající zdivo, stržený koberec, očištěné.
| Akustický obklad | 40 | Akustický panel, velikost 2700x1200x40 mm, požární bezpečnost třída A2-s1,d0, odolnost proti vlhkosti C.RH 95%, světelná účinost odrazivost světla 78%,Montováž do přpravených U profilů pohledových. Panely budou montovány vodorovně.
W010 |  |  | Omítka + nátěr na stávající zdivo s vysoce porušenými povrchy
| Podklad |  | Stávající cihelné zdivo, s otlučenýmí omítkami 100%, očištěné.
| Můstek |  | Lokálně v místech bez omítek (cca 33% plochy-upřesnit dle skutečnosti) systémový omítkový podhoz.
| Sanační jádrová omítka | 25 | Vápeno cementová sanační jádrová omítka.
| Sanační štuková omítka | 4 | Sanační jemnozrná štuková omítka.
| Malba | 1 | Celoplošný malířský nátěr difuzně otevřený, který se skládá z 1x penetrační nátěr a 2x malířský nátěr. Penetrace zajistí základní napouštěcí nátěr pod interiérové malby, zpevňuje podklad, sjednocuje savost, omezuje tvorbu vlasových trhlinek a zvyšuje přilnavost dalších vrstev maleb. Malba musí být malířskou barvou s vysokou kryvostí a bělostí.
W011 |  |  | Předsazená sádrokartonová konstrukce + malba
| Podklad |  | Stávající cihelné zdivo, s otlučenýmí omítkami 100%, očištěné. | Vrchní a spodní líc obložení bude osazen nerezovou větrací mřížkou. Na rozteč 0,5 m.
| Podkladová konstrukce |  | R-CD profil vyroben z ocelového pozinkovaného plech, který je určen pro konstrukce předsazených stěn.Montáž bude probíhat na přímý závěs, který bude montován svisle. Maximální osová vzdálenost mezi profily 625 mm.
| Sádrokartonový obklad | 12.5 | Typ sádrodokartonové desky GKBi. Sádrokartonová deska vhodná pro použití v interiérových prostorech s vyšší relativní vlhkostí do 75 %. Včetně úpravy spar a rohů.
| Malba | 1 | Celoplošný malířský nátěr, který se skládá z 1x penetrační nátěr a 2x malířský nátěr. Penetrace zajistí základní napouštěcí nátěr pod interiérové malby, zpevňuje podklad, sjednocuje savost, omezuje tvorbu vlasových trhlinek a zvyšuje přilnavost dalších vrstev maleb. Malba musí být malířskou barvou s vysokou kryvostí a bělostí.
W012 |  |  | Akustický obklad na stávající zdivo
| Podklad |  | Stávající zdivo , stržený koberec, očištěné.
| Akustický obklad | 20 | Akustický panel, velikost 1200x600x20 mm, požární bezpečnost třída A2-s1,d0, odolnost proti vlhkosti RH 95%, světelná účinost odrazivost světla 85%. Přímá montáž.
W013 |  |  | Štuková omítka
| Podklad |  | Stávající zdivo , stržený koberec, očištěné.
| Štuková omítka | 4 | Jemnozrná štuková omítka.
| Malba | 1 | Celoplošný malířský nátěr, který se skládá z 1x penetrační nátěr a 2x malířský nátěr. Penetrace zajistí základní napouštěcí nátěr pod interiérové malby, zpevňuje podklad, sjednocuje savost, omezuje tvorbu vlasových trhlinek a zvyšuje přilnavost dalších vrstev maleb. Malba musí být malířskou barvou s vysokou kryvostí a bělostí.
W014 |  |  | Dřevěný obklad stěn
| Podklad |  | Stávající betonová konstrukce
| Obklad | 19 | Dřevostřísková oboustraně dýhovaná deska, tloušťky 19 mm. Dýha dub v barevném odstínu co nejvíce shodného s okolním obložením. Olepení včech čtyrech hran dýhou. Montáž šroubováním bez podkladového roštu na stávající zdivo.
| Lak | 1 | 3x zátěžový lak.
W015 |  |  | Vnější izolace předstěny galerie
| Tepelná izolace | 150 | Ze strany půdy bude po obnažení střechy k stávající stěně přivrstvena deska izolační masivní monolitická; minerální; tl. 150,0 mm; R = 3,570 m2K/W; obj. hmotnost 110,00 kg/m3
| Podklad | 100 | Stávající nosná konstrukce svislé předstěny z dřevěných hranolů , na straně z interiéru stržení koberce a odstranění obkladu z desek OSB
| Podkladová konstrukce | 35 | R-CD profil vyroben z ocelového pozinkovaného plech, který je určen pro konstrukce předsazených stěn.Montáž bude probíhat na přímý závěs, který bude montován svisle. Maximální osová vzdálenost mezi profily 625 mm.
| Sádrokartonový obklad | 12.5 | Typ sádrodokartonové desky GKB. Včetně úpravy spar a rohů.
| Malba | 1 | Celoplošný malířský nátěr, který se skládá z 1x penetrační nátěr a 2x malířský nátěr. Penetrace zajistí základní napouštěcí nátěr pod interiérové malby, zpevňuje podklad, sjednocuje savost, omezuje tvorbu vlasových trhlinek a zvyšuje přilnavost dalších vrstev maleb. Malba musí být malířskou barvou s vysokou kryvostí a bělostí.
W016 |  |  | Vnější izolace stěny nad stropem galerie
| Tepelná izolace | 125 | Ze strany půdy bude po obnažení střechy k stávající stěně přivrstvena deska izolační masivní monolitická; minerální; tl. 125,0 mm; R = 3,570 m2K/W; obj. hmotnost 110,00 kg/m3
| Vyrovnávací vrstva | 20 | Stávající podklad opatřit vyrovnávací vápenocementovou omítkou tl.20mm
| Podklad | 600 | Stávající cihelná stěna tl.600mm

## SKL STROPU
stav. objekt: |  | Oprava kulturního domu Olešnice
dokument:
SKLADBY STROPŮ
Kód | Popis vrstev | Tloušťka (mm) | Technická specifikace | Poznámka
C001 |  |  | Štukový podhled
| Podklad |  | Stávající stropní konstrukce s jádrovou omítkou s odstraněnou štukovou vrstvou, očištěná.
| Penetrace |  | Penetrace stropní konstrukce 1x
| Štuková omítka | 4 | Omítka štuková jednovrstvá
| Malba | 1 | Celoplošný malířský nátěr, který se skládá z 1x penetrační nátěr a 2x malířský nátěr. Penetrace zajistí základní napouštěcí nátěr pod interiérové malby, zpevňuje podklad, sjednocuje savost, omezuje tvorbu vlasových trhlinek a zvyšuje přilnavost dalších vrstev maleb. Malba musí být malířskou barvou s vysokou kryvostí a bělostí.
C002 |  |  | Kazetový podhled na zavěšené ocelové konstrukci
| Podklad |  | Stávající stropní konstrukce, odstraněnými konstrukcemi případně starým podhledem, očištěné. | Spoj stěna-podhled bude vytmelen akrylátem.
| Ocelová nosná konstrukce podhledu |  | Zavěšený ocelový rastr o rozměrech 600x600 mm pro vláknité pohledové kazety, který bude proveden v jedné rovině.
| Kazetové desky | 20 | Stropní desky z minerální vlny. Velikost minerálních desek 600x600 Světelná odrazivost cca 88 % Dle ČSN EN 13501-1 reakce na oheň A2s1,d0 - nehořlavá stavební hmota Zvuková pohltivost alpha w = 0,60 podle EN ISO 11654 Podélná vzduchová neprůzvučnost Dn,f,w = 34 dB podle EN ISO 10848 Odolnost vlhkosti do 90 % r.v.v.
C003 |  |  | Nový strop s jadrovou omítkou a novým štukem
| Podklad |  | Stávající stropní konstrukce , s otlučenýmí omítkami 100%, očištěné.
| Penetrace |  | Penetrace stropní konstrukce 1x
| Jádrová omítka | 15 | Vápeno-cementová jádrová omítka tloušťky 15 mm.
| Štuková omítka | 4 | Omítka štuková jednovrstvá
| Malba | 1 | Celoplošný malířský nátěr, který se skládá z 1x penetrační nátěr a 2x malířský nátěr. Penetrace zajistí základní napouštěcí nátěr pod interiérové malby, zpevňuje podklad, sjednocuje savost, omezuje tvorbu vlasových trhlinek a zvyšuje přilnavost dalších vrstev maleb. Malba musí být malířskou barvou s vysokou kryvostí a bělostí.
C004 |  |  | Akustický podhled
| Podklad |  | Stávající stropní konstrukce, stržený koberec, očištěná.
| Akustický obklad | 20 | Akustické kazety na P+D, velikost 1200x600x20 mm, požární bezpečnost třída A2-s1,d0, odolnost proti vlhkosti C.RH 95%, světelná účinost odrazivost světla 85%,Montováž přímo na konstukci šroubováním.
C005 |  |  | Sádrokartonový podhled na zavěšené ocelové kostrukci
| Podklad |  | Stávající stropní konstrukce, odstraněnými konstrukcemi případně starým podhledem, očištěné.
| Ocelová spodní konstrukce v jedné rovině |  | Zavěšený ocelový rastr pro sdádrokartonový obklad.
| Sádrokartonový obklad | 12.5 | Typ sádrodokartonové desky GKB. Včetně úpravy spar a rohů.
| Malba | 1 | Celoplošný malířský nátěr, který se skládá z 1x penetrační nátěr a 2x malířský nátěr. Penetrace zajistí základní napouštěcí nátěr pod interiérové malby, zpevňuje podklad, sjednocuje savost, omezuje tvorbu vlasových trhlinek a zvyšuje přilnavost dalších vrstev maleb. Malba musí být malířskou barvou s vysokou kryvostí a bělostí.
C006 |  |  | Malba stropů
| Podklad |  | Stávající stropní konstrukce, s oškrabanými malbami, očištěné. V případě potřeby s částečnou opravou stávajících omítek.
| Malba | 1 | Celoplošný malířský nátěr, který se skládá z 1x penetrační nátěr a 2x malířský nátěr. Penetrace zajistí základní napouštěcí nátěr pod interiérové malby, zpevňuje podklad, sjednocuje savost, omezuje tvorbu vlasových trhlinek a zvyšuje přilnavost dalších vrstev maleb. Malba musí být malířskou barvou s vysokou kryvostí a bělostí.
C007 |  |  | Zateplený podhled
| Podklad |  | Stávající stropní konstrukce - kleštiny krovu s odstraněnými konstrukcemi původního podhledu.
| Tepelná izolace | 300 | deska izolační poloměkká, univerzální; minerální vlákno; rovná hrana; tl. 200,0 + 100,0 mm; součinitel tepelné vodivosti 0,035 W/mK; R = 5,700 m2K/W; obj. hmotnost 38,00 kg/m3; hydrofobizováno |  | 63140575R
| parotěsná zábrana | 0.2 | parotěsná zábrana fólie izolační střešní parotěsná; tloušťka 0,20 mm; plošná hmotnost 140 g/m2; PE; sd do 55,00 m s přelepením spojů, včetně dodávky fólie |  | 67352326R
| Ocelová spodní konstrukce v jedné rovině | 35 | Zavěšený ocelový rastr pro sdádrokartonový obklad.
| Sádrokartonový obklad | 12.5 | Typ sádrodokartonové desky GKB. Včetně úpravy spar a rohů.
| Malba | 1 | Celoplošný malířský nátěr, který se skládá z 1x penetrační nátěr a 2x malířský nátěr. Penetrace zajistí základní napouštěcí nátěr pod interiérové malby, zpevňuje podklad, sjednocuje savost, omezuje tvorbu vlasových trhlinek a zvyšuje přilnavost dalších vrstev maleb. Malba musí být malířskou barvou s vysokou kryvostí a bělostí.

## SKL STŘECH
stav. objekt: | Oprava kulturního domu Olešnice
dokument: |  |  |  | datum: | 2022-02-22
SKLADBY STŘECH
Kód | Popis vrstev (pořadí vrstev od exteriéru) | Tloušťka (mm) | Technická specifikace | Umístění | Úroveň/poznámka
ST01 | Nově navržená nezateplená střecha (nad sálem)
| Střešní krytina | 30 | Krytina betonová skládaná, drážková v barvě ebenově černé, terracotta, kaštanové
| Latóvání | 40 | Dřevěné střešní latě 40x60mm (rozteč dle použité střešní krytiny 220mm až 360mm)
| Kontralatě | 40 | Dřevěné střešní latě 40x60mm (rozteč dle krokví předpoklad 1000mm)
| pojistná hydroizolace |  | fólie izolační střešní hydroizolační; paropropustná; plošná hmotnost 140 g/m2; PP textilie; sd 0,01 až 0,03 m |  |  | 6735223071R
| Nosná podkladní konstrukce | 140 | Původní prvky tesařské konstrukce krovu - krokve 120/140mm
ST02 | Nově navržená zateplená střecha (šikmina nad galerií)
| Střešní krytina | 30 | Krytina betonová skládaná, drážková v barvě ebenově černé, terracotta, kaštanové
| Latóvání | 40 | Dřevěné střešní latě 40x60mm (rozteč dle použité střešní krytiny 220mm až 360mm)
| Kontralatě | 40 | Dřevěné střešní latě 40x60mm (rozteč dle krokví předpoklad 1000mm)
| pojistná hydroizolace |  | fólie izolační střešní hydroizolační; paropropustná; plošná hmotnost 140 g/m2; PP textilie; sd 0,01 až 0,03 m |  |  | 6735223071R
| Nosná podkladní konstrukce | 140 | Původní prvky tesařské konstrukce krovu - krokve 120/140mm
| Tepelná izolace | 300 | deska izolační poloměkká, univerzální; minerální vlákno; rovná hrana; tl. 200,0 + 100,0 mm; součinitel tepelné vodivosti 0,035 W/mK; R = 5,700 m2K/W; obj. hmotnost 38,00 kg/m3; hydrofobizováno |  |  | 63140575R
| parotěsná zábrana | 0.2 | parotěsná zábrana fólie izolační střešní parotěsná; tloušťka 0,20 mm; plošná hmotnost 140 g/m2; PE; sd do 55,00 m s přelepením spojů, včetně dodávky fólie |  |  | 67352326R
| Ocelová spodní konstrukce v jedné rovině | 35 | Zavěšený ocelový rastr pro sdádrokartonový obklad.
| Sádrokartonový obklad | 12.5 | Typ sádrodokartonové desky GKB. Včetně úpravy spar a rohů.
| Malba | 1 | Celoplošný malířský nátěr, který se skládá z 1x penetrační nátěr a 2x malířský nátěr. Penetrace zajistí základní napouštěcí nátěr pod interiérové malby, zpevňuje podklad, sjednocuje savost, omezuje tvorbu vlasových trhlinek a zvyšuje přilnavost dalších vrstev maleb. Malba musí být malířskou barvou s vysokou kryvostí a bělostí.

## SKL STŘECH_PŮV
stav. objekt: | Oprava kulturního domu Olešnice
dokument: |  |  |  | datum: | 2022-02-22
SKLADBY STŘECH A PODHLEDŮ (STÁVAJÍCÍ)
Kód | Popis vrstev (pořadí vrstev od exteriéru) | Tloušťka (mm) | Technická specifikace | Umístění | Úroveň/poznámka
PS/01 | Stávající nezateplená střecha (nad sálem)
| Původní dvojitá krytina | 40 | Pálené střešní tašky s dvojitou drážkou
| Latóvání | 30 | Dřevěné střešní latě 30x50mm
| Stávající tesařské prvky krovu | 140 | krokve v=140mm |  | bez podhledu
PS/02 | Stávající zateplená střecha (šikmina nad galerií)
| Původní dvojitá krytina | 40 | Pálené střešní tašky s dvojitou drážkou
| Latóvání | 30 | Dřevěné střešní latě 30x50mm
| Stávající tesařské prvky krovu | 140 | krokve v=140mm
| Tepelná izolace z minerálních rohoží | 120 | minerální rohože nezjištěný druh |  | předpoklad
| Stávající konstrukce podhledu z dřevoštěpkových desek | 25 | dřevoštěpkové desky tl.22mm |  | předpoklad
| Povrch opatřen lepenou textilní podlahovinou | 5
PS/03 | Stávající zateplená předstěna (podélně u galerie)
| Stávající dřevěná stěna opláštěná dřevoštěpkovými deskami | 75 | dřevěný rošt nezjištěného průřezu + opláštění dřevoštěpkovými deskami |  | předpoklad
| Povrch opatřen lepenou textilní podlahovinou | 5
PS/04 | Stávající zateplený podhled (vodorovně nad galerií)
| Stávající tesařské prvky krovu | 140 | kleštiny, hranolky v=140-160mm |  | předpoklad
| Tepelná izolace z minerálních rohoží | 120 | minerální rohože nezjištěný druh |  | předpoklad
| Stávající konstrukce podhledu z dřevoštěpkových desek | 25 | dřevoštěpkové desky tl.22mm |  | předpoklad
| Povrch opatřen lepenou textilní podlahovinou | 5